## Folha 1
MPD010 | m² |  | Pavimento contínuo drenante.
Pavimento contínuo drenante para uso pedonal, de 40 mm de espessura, realizado "in situ" com argamassa à base de resinas e agregados de cores seleccionados com granulometria 7/10 mm, colocado sobre camada de 30 mm de material granular.
Unitário |  | Ud |  | Descrição | Rend. | Preço unitário | Importância
mt01arr010a |  | t |  | Brita de pedreira, de 19 a 25 mm de diâmetro. | 0.063 | 241.23 | 15.2
mt47pcd010k |  | m² |  | Pavimento contínuo drenante para uso pedonal, de 40 mm de espessura, realizado "in situ" com argamassa à base de resinas e agregados de cores seleccionados com granulometria 7/10 mm, com uma resistência à flexão-tracção de 2,3 N/mm², uma resistência à compressão de 4,5 N/mm², uma capacidade drenante de 800 l/(m²·min), e resistência ao deslizamento maior que 45 segundo ENV 12633. | 1 | 6235.05 | 6235.05
mo041 |  | h |  | Oficial de 1ª construção de obra civil. | 0.722 | 98.39 | 71.04
mo087 |  | h |  | Ajudante de construção de obra civil. | 0.722 | 73.13 | 52.8
|  | % |  | Custos directos complementares | 2 | 6374.09 | 127.48
Custo de manutenção decenal: 910,22MT nos primeiros 10 anos. | [5 empty] | Total: | 6501.57