## Folha 1
NAL050 | m² | Isolamento térmico de pavimentos flutuantes, com poliestireno extrudido.
Isolamento térmico de pavimentos flutuantes, formado por painel rígido de poliestireno extrudido, de superfície lisa e bordo lateral recto, de 40 mm de espessura, resistência à compressão >= 300 kPa, resistência térmica 1,2 m²°C/W, condutibilidade térmica 0,033 W/(m°C), colocado topo a topo, simplesmente apoiado, coberto com filme de polietileno de 0,2 mm de espessura e dessolidarização perimetral executada com o mesmo material isolante, preparado para receber uma base de pavimento de argamassa ou betão. Inclusive fita autocolante para vedação de juntas.
Unitário |  | Ud | Descrição |  | Rend. |  | Preço unitário | Importância
mt16pxa010faq |  | m² | Painel rígido de poliestireno extrudido, segundo EN 13164, de superfície lisa e bordo lateral recto, de 40 mm de espessura, resistência à compressão >= 300 kPa, resistência térmica 1,2 m²°C/W, condutibilidade térmica 0,033 W/(m°C), Euroclasse E de reacção ao fogo segundo NP EN 13501-1, com código de designação XPS-EN 13164-T2-CS(10/Y)300-DS(70,90)-DLT(2)5-CC(2/1,5/50)125-WL(T)0,7-WD(V)3-FTCD1. |  | 1.05 |  | 757.56 | 795.44
mt16png010d |  | m² | Filme de polietileno de 0,2 mm de espessura e 184 g/m² de massa superficial. |  | 1.05 |  | 39.55 | 41.53
mt16aaa030 |  | m | Fita autocolante para vedação de juntas. |  | 0.4 |  | 28.94 | 11.58
mo054 |  | h | Oficial de 1ª montador de isolamentos. |  | 0.089 |  | 138.06 | 12.29
mo101 |  | h | Ajudante de montador de isolamentos. |  | 0.089 |  | 100.44 | 8.94
|  | % | Custos directos complementares |  | 2 |  | 869.78 | 17.4
Custo de manutenção decenal: 95,11MT nos primeiros 10 anos. | [6 empty] | Total: | 887.18
Referência e título da norma |  |  |  | Aplicabilidade(a) |  | Obrigatoriedade(b) |  |  | Sistema(c)
EN 13164:2012+A1:2015 |  |  |  | 1072020 |  | 1072020 |  |  | 1/3/4
Produtos de isolamento térmico para aplicação em edifícios — Produtos manufaturados de espuma de poliestireno extrudido (XPS) — Especificação
(a) Data de entrada em aplicação da norma harmonizada
(b) Data final do período de coexistência
(c) Sistema de avaliação e verificação da regularidade do desempenho