## Folha 1
RBB030 | m² |  | Camada base de argamassa mista.
Revestimento de paramentos interiores e exteriores com emboço directa de argamassa industrial de base para acabamentos tipo estuque, tipo GP CSII W2 segundo EN 998-1, cor cinzento, para a realização da camada base em revestimentos contínuos bicamada, acabamento rugoso, espessura 15 mm, aplicado manualmente, armada e reforçada com malha anti-álcalis nas mudanças de material e nas testas de laje.
Unitário |  | Ud |  | Descrição |  | Rend. |  | Preço unitário | Importância
mt28esp040n |  | kg |  | Argamassa industrial de base para acabamentos tipo estuque, tipo GP CSII W2 segundo EN 998-1, cor cinzento, composta de cimento, cal, inertes de granulometria compensada e aditivos, fornecida em sacos. |  | 24 |  | 25.86 | 620.64
mt28mon040a |  | m² |  | Malha de fibra de vidro, anti-álcalis, de 10x10 mm de vão de malha, de 750 a 900 microns de espessura e de 200 a 250 g/m² de massa superficial, com 25 kp/cm² de resistência à tracção, para armar argamassas. |  | 0.21 |  | 219.62 | 46.12
mo039 |  | h |  | Oficial de 1ª rebocador. |  | 0.338 |  | 96.8 | 32.72
mo111 |  | h |  | Operário especializado rebocador. |  | 0.191 |  | 71.24 | 13.61
|  | % |  | Custos directos complementares |  | 2 |  | 713.09 | 14.26
Custo de manutenção decenal: 36,37MT nos primeiros 10 anos. | [7 empty] | Total: | 727.35
Referência e título da norma |  |  |  |  | Aplicabilidade(a) |  | Obrigatoriedade(b) |  |  | Sistema(c)
EN 998-1:2010 |  |  |  |  | 162011 |  | 162012 |  |  | 4
Especificação de argamassas para alvenarias — Parte 1: Argamassas para rebocos interiores e exteriores
(a) Data de entrada em aplicação da norma harmonizada e início do período de coexistência
(b) Data final do período de coexistência / entrada em vigor da marcação CE
(c) Sistema de avaliação e verificação da regularidade do desempenho