## Folha 1
RSS031 | m² |  | Pavimento vinílico homogéneo, em placas.
Pavimento vinílico homogéneo, de 2,0 mm de espessura, com tratamento de protecção superficial à base de poliuretano, cor a escolher, fornecido em placas de 61x61 cm; peso total: 3150 g/m²; classificação ao uso, segundo EN ISO 10874: classe 23 para uso doméstico; classe 34 para uso comercial; classe 43 para uso industrial; redução dos sons de percussão 4 dB, segundo NP EN ISO 10140; Euroclasse Bfl-s1 de reacção ao fogo, segundo NP EN 13501-1. Colocação em obra: com adesivo à base de copolímeros acrílicos modificados em dispersão aquosa, sobre camada fina de nivelação. O preço não inclui a camada fina de nivelação.
Unitário |  | Ud |  | Descrição | Rend. | Preço unitário | Importância
mt18adq020a |  | kg |  | Adesivo à base de copolímeros acrílicos modificados em dispersão aquosa, sem dissolventes, cor bege, para aplicar em interiores, para a colagem de pavimentos de PVC, linóleo e alcatifa. | 0.375 | 394.83 | 148.06
mt18dsi031a |  | m² |  | Placas homogéneas de PVC, de 61x61 cm e 2 mm de espessura, com tratamento de protecção superficial à base de poliuretano, cor a escolher; peso total: 3150 g/m²; classificação ao uso, segundo EN ISO 10874: classe 23 para uso doméstico; classe 34 para uso comercial; classe 43 para uso industrial; redução dos sons de percussão 4 dB, segundo NP EN ISO 10140; Euroclasse Bfl-s1 de reacção ao fogo, segundo NP EN 13501-1. | 1.05 | 2008.28 | 2108.69
mo026 |  | h |  | Oficial de 1ª instalador de revestimentos flexíveis. | 0.223 | 134.36 | 29.96
mo064 |  | h |  | Ajudante de instalador de revestimentos flexíveis. | 0.111 | 100.44 | 11.15
|  | % |  | Custos directos complementares | 2 | 2297.86 | 45.96
Custo de manutenção decenal: 960,97MT nos primeiros 10 anos. | [5 empty] | Total: | 2343.82