## Folha 1
UXA010 | m² |  | Pavimento em paralelepípedos cerâmicos clínquer.
Pavimento de paralelepípedos cerâmicos clínquer, em exteriores, realizado sobre pavimento com tráfego de categoria C4 (áreas pedonais, ruas residenciais) e categoria do solo de fundação E1 (5 <= CBR < 10), composto por base flexível de tout-venant natural, de 20 cm de espessura, com espalhamento e compactação em 100% do Proctor Modificado, através da colocação flexível, com aparelho em paralelo, de paralelepípedos cerâmicos clínquer de cor vermelho, acabamento superficial liso, cujas características técnicas cumprem a NP EN 1344, de 240x120x60 mm, sobre uma camada de areia de granulometria compreendida entre 0,5 e 5 mm, deixando entre eles uma junta de separação de entre 2 e 3 mm, para o seu posterior enchimento com areia natural, fina e seca, de 2 mm de tamanho máximo; e vibração do pavimento com placa vibratória de condução manual.
Unitário |  | Ud |  | Descrição |  | Rend. |  | Preço unitário | Importância
mt01zah010a |  | t |  | Tout-venant natural calcário. |  | 0.23 |  | 396.65 | 91.23
mt01arp021c |  | m³ |  | Areia de granulometria compreendida entre 0,5 e 5 mm, não contendo mais de 3% de matéria orgânica e argila. Ter-se-á em conta o especificado em NP 1380 sobre a friabilidade e em NP EN 1097-2 sobre a resistência à fragmentação da areia. |  | 0.055 |  | 951.98 | 52.36
mt18acg010c |  | Ud |  | Paralelepípedo cerâmico clínquer, de cor vermelho, acabamento superficial liso, 240x120x60 mm, cujas características técnicas cumprem a NP EN 1344. |  | 38.85 |  | 51.16 | 1987.57
mt01arp020a |  | kg |  | Areia natural, fina e seca, de 2 mm de tamanho máximo, isenta de sais prejudiciais, fornecida em sacos. |  | 1 |  | 13.88 | 13.88
mq01mot010b |  | h |  | Motoniveladora de 154 kW. |  | 0.007 |  | 2973.09 | 20.81
mq02rov010i |  | h |  | Compactador monocilíndrico vibrante auto-propulsado, de 129 kW, de 16,2 t, largura de trabalho 213,4 cm. |  | 0.012 |  | 2473.28 | 29.68
mq02cia020j |  | h |  | Camião cisterna, de 8 m³ de capacidade. |  | 0.005 |  | 4214.52 | 21.07
mq02rod010a |  | h |  | Placa vibratória de condução manual, de 170 kg, largura de trabalho 50 cm, reversível. |  | 0.14 |  | 168.73 | 23.62
mo041 |  | h |  | Oficial de 1ª construção de obra civil. |  | 0.223 |  | 132.85 | 29.63
mo087 |  | h |  | Ajudante de construção de obra civil. |  | 0.249 |  | 99.31 | 24.73
|  | % |  | Custos directos complementares |  | 2 |  | 2294.58 | 45.89
Custo de manutenção decenal: 117,02MT nos primeiros 10 anos. | [7 empty] | Total: | 2340.47
Referência e título da norma |  |  |  |  | Aplicabilidade(a) |  | Obrigatoriedade(b) |  |  | Sistema(c)
EN 1344:2013 |  |  |  |  | 882014 |  | 882016 |  |  | 1/3/4
Blocos cerâmicos para pavimento — Especificações e métodos de ensaio
EN 1344:2013/AC:2015
(a) Data de entrada em aplicação da norma harmonizada
(b) Data final do período de coexistência
(c) Sistema de avaliação e verificação da regularidade do desempenho