## Folha 1
EHK040 | m² |  | Preparação da superfície das armaduras em elementos de betão armado.
Preparação da superfície das armaduras, para a posterior aplicação de produtos reparadores e protectores, eliminando a sujidade superficial, a ferrugem e toda substância que possa diminuir a aderência entre as armaduras e o material de reparação a aplicar, até alcançar um grau de preparação Sa 2 ½ segundo EN ISO 8501-1, através de projecção a seco de jacto de partículas de material abrasivo formado por partículas de silicato de alumínio, e carga manual do entulho gerado para camião ou contentor. O preço inclui o deslocamento, montagem e desmontagem em obra do equipamento de projecção.
Unitário |  | Ud |  | Descrição | Rend. | Preço unitário | Importância
mt08lim050 |  | l |  | Dissolvente de tricloroetileno, para óleos, gorduras e resinas. | 0.1 | 441.38 | 44.14
mt08lim010a |  | kg |  | Abrasivo para limpeza através de jacto a pressão, formado por partículas de silicato de alumínio. | 3.5 | 11.54 | 40.39
mq08lch010 |  | h |  | Equipamento de jacto de areia à pressão. | 0.116 | 114.54 | 13.29
mo112 |  | h |  | Operário especializado construção. | 0.343 | 98.35 | 33.73
|  | % |  | Custos directos complementares | 2 | 131.55 | 2.63
[6 empty] | Total: | 134.18