## Folha 1
RSB011 | m² |  | Base de argamassa leve de cimento.
Base para pavimento interior, de 35 mm de espessura, de argamassa leve, CT - C12 - F3 segundo EN 13813, aplicada manualmente, sobre lâmina de isolamento para formação de pavimento flutuante. Inclusive banda de painel rígido de poliestireno expandido para a preparação das juntas perimetrais de dilatação. O preço não inclui a lâmina de isolamento.
Unitário |  | Ud |  | Descrição |  | Rend. |  | Preço unitário | Importância
mt16pea020a |  | m² |  | Painel rígido de poliestireno expandido, segundo NP EN 13163, bordo lateral recto, de 10 mm de espessura, resistência térmica 0,25 m²°C/W, condutibilidade térmica 0,036 W/(m°C), para junta de dilatação. |  | 0.1 |  | 88.74 | 8.87
mt09mcp200g |  | kg |  | Argamassa leve, CT - C12 - F3 segundo EN 13813, composta por cimentos, aditivos, inertes e granulados de cortiça seleccionados, densidade 1500 kg/m³, para espessuras até 5 cm, usada em nivelação de pavimentos. |  | 47.25 |  | 18.49 | 873.65
mq06hor010 |  | h |  | Betoneira eléctrica com uma capacidade de amassadura de 160 l. |  | 0.006 |  | 123.37 | 0.74
mo020 |  | h |  | Oficial de 1ª construção. |  | 0.159 |  | 134.36 | 21.36
mo113 |  | h |  | Operário não qualificado construção. |  | 0.159 |  | 96.77 | 15.39
|  | % |  | Custos directos complementares |  | 2 |  | 920.01 | 18.4
Custo de manutenção decenal: 37,54MT nos primeiros 10 anos. | [7 empty] | Total: | 938.41
Referência e título da norma |  |  |  |  | Aplicabilidade(a) |  | Obrigatoriedade(b) |  |  | Sistema(c)
EN 13163:2012+A1:2015 |  |  |  |  | 1072020 |  | 1072020 |  |  | 1/3/4
Produtos de isolamento térmico para aplicação em edifícios — Produtos manufaturados em poliestireno expandido (EPS) — Especificação
EN 13813:2002 |  |  |  |  | 182003 |  | 182004 |  |  | 1/3/4
Revestimentos contínuos para pavimentos — Materiais — Especificações e requisitos
(a) Data de entrada em aplicação da norma harmonizada
(b) Data final do período de coexistência
(c) Sistema de avaliação e verificação da regularidade do desempenho